## Лист Д16,t=1.5 мм, R=0.1
Кривая усталости гладкого образца , Kt=1, без отверстия | σmax | N | Кривая утсалости гладкого образца , Kt=1, с отверстием | σmax | N | Кривая усталости гладкого образца , Kt=2.6, без отверстия | σmax | N | Кривая утсалости гладкого образца , Kt=2.6, с отверстием | σmax | N
| 13 | 350000 |  | 12.5 | 300000 |  | 11.8 | 150000 |  | 12.2 | 100000
| 11 | 2500000 |  | 10 | 1000000 |  | 9 | 800000 |  | 7.8 | 680000
| 10 | 20000000 |  | 9 | 20000000 |  | 8 | 20000000 |  | 7 | 20000000

## 30ХГСА
Кривая усталости гладкого образца , Kt=1, без отверстия | σmax | N
| 46.62 | 212965
| 20 | 16600000
| 14.8 | 100000000

## New
Кривая усталости гладкого образца , Kt=1, без отверстия | σm | σa | N
| 7.5 | 7.5 | 700000
| 6 | 6 | 2500000
| 5.625 | 5.625 | 20000000
[5 empty] | N1 | 45000 | 10.19857 | C1
[5 empty] | N2 | 90000 | 7.272704 | C2
[5 empty] | N3 | 2400000 | 6.541266
2.05001
|  |  |  | 30.97636 |  |  |  |  | 1000000
20833.33
6.541266
[5 empty] | 56.25 | 171.1526
3.789938
[5 empty] | σm | σa | c | b2 | 4ac
[5 empty] | 9.5 | 9.5 | 180.5 | 56.25 | 722 | 10.19857
[5 empty] | 7.5 | 7.5 | 112.5 | 36 | 450 | 7.272704
[5 empty] | 7 | 7 | 98 | 31.640625 | 392 | 6.541266
4
10
[5 empty] | N1 | 2500000 | 7.7 | C1
[5 empty] | N2 | 1000000 | 6.123585 | C2
[5 empty] | N3 | 20000000 | 13

## New2
Кривая усталости гладкого образца , Kt=1, без отверстия | σm | σa | N
| 7 | 7 | 90000
| 4 | 4 | 800000
| 3.75 | 3.75 | 20000000