## Лист Д16,t=1.5 мм, R=0.1
Кривая усталости гладкого образца , Kt=1, без отверстия | σmax | N | Кривая утсалости гладкого образца , Kt=1, с отверстием | σmax | N | Кривая усталости гладкого образца , Kt=2.6, без отверстия | σmax | N | Кривая утсалости гладкого образца , Kt=2.6, с отверстием | σmax | N
| 13 | 350000 |  | 12.5 | 300000 |  | 11.8 | 150000 |  | 12.2 | 100000
| 11 | 2500000 |  | 10 | 1000000 |  | 9 | 800000 |  | 7.8 | 680000
| 10 | 20000000 |  | 9 | 20000000 |  | 8 | 20000000 |  | 7 | 20000000

## 30ХГСА
Кривая усталости гладкого образца , Kt=1, без отверстия | σmax | N | Кривая утсалости гладкого образца , Kt=1, с отверстием | σmax | N | Кривая усталости гладкого образца , Kt=2.6, без отверстия | σmax | N | Кривая утсалости гладкого образца , Kt=2.6, с отверстием | σmax | N
| 48.18 | 350000 |  | 12.5 | 300000 |  | 11.8 | 150000 |  | 12.2 | 100000
| 18.36 | 16600000 |  | 10 | 1000000 |  | 9 | 800000 |  | 7.8 | 680000
| 17.79 | 20000000 |  | 9 | 20000000 |  | 8 | 20000000 |  | 7 | 20000000